## Трубы
Трубы
| Стандарт на трубу | Размер заготовки | Куда входит | Материал | Кол-во, шт | Масса общая, кг | Дополнительные технические требования
ф45х10 | ГОСТ 32528-2013 | ф45х10, L=230 | Штуцер М1,2, Т | В-09Г2С ГОСТ 19281-2014 | 3 | 5.76 | 1. Испытание на изгиб - значение ударной вязкости при температуре минус 60°С KCU 30 Дж/см2. 2. Испытание на сплющивание.
| ГОСТ 32528-2013 | ф45х10, L=70 | Штуцер В | В-09Г2С ГОСТ 19281-2014 | 1 | 0.54 | 1. Испытание на изгиб - значение ударной вязкости при температуре минус 60°С KCU 30 Дж/см2. 2. Испытание на сплющивание.
ф34х4,5 | ГОСТ 32678-2014 | ф33,7х4,5, L=449 | Штуцер В | В-09Г2С ГОСТ 19281-2014 | 1 | 1.45 | 1. Испытание на изгиб - значение ударной вязкости при температуре минус 60°С KCU 30 Дж/см2. 2. Испытание на сплющивание.
ф60х10 | ГОСТ 32528-2013 | ф60х10, L=230 | Штуцер Е1, 2, И | В-09Г2С ГОСТ 19281-2014 | 3 | 8.4 | 1. Испытание на изгиб - значение ударной вязкости при температуре минус 60°С KCU 30 Дж/см2. 2. Испытание на сплющивание.
| ГОСТ 32528-2013 | ф60х10, L=230 | Штуцер Ж | В-09Г2С ГОСТ 19281-2014 | 1 | 2.8 | 1. Испытание на изгиб - значение ударной вязкости при температуре минус 60°С KCU 30 Дж/см2. 2. Испытание на сплющивание.
ф60х4 | ГОСТ 32528-2013 | ф60х4, L=30 | Втулка устройства подъемно-поворотного | В-10Г2 ГОСТ 4543-2016 | 1 | 0.17 | -
ф89х10 | ГОСТ 32528-2013 | ф89х10, L=365 | Штуцер Г | В-09Г2С ГОСТ 19281-2014 | 1 | 6.66 | 1. Испытание на изгиб - значение ударной вязкости при температуре минус 60°С KCU 30 Дж/см2. 2. Испытание на сплющивание.
| ГОСТ 32528-2013 | ф89х10, L=600 | Штуцер Г | В-09Г2С ГОСТ 19281-2014 | 1 | 10.43 | 1. Испытание на изгиб - значение ударной вязкости при температуре минус 60°С KCU 30 Дж/см2. 2. Испытание на сплющивание.
ф89х6 | ГОСТ 32528-2013 | ф89х6, L=70 | Труба цапфы | В-09Г2С ГОСТ 19281-2014 | 2 | 2 | 1. Испытание на изгиб - значение ударной вязкости при температуре минус 60°С KCU 30 Дж/см2. 2. Испытание на сплющивание.
ф108х10 | ГОСТ 32528-2013 | ф108х10, L=272 | Штуцер А1 | В-09Г2С ГОСТ 19281-2014 | 1 | 6.5 | 1. Испытание на изгиб - значение ударной вязкости при температуре минус 60°С KCU 30 Дж/см2. 2. Испытание на сплющивание.
| ГОСТ 32528-2013 | ф108х10, L=170 | Штуцер Б | В-09Г2С ГОСТ 19281-2014 | 1 | 3.6 | 1. Испытание на изгиб - значение ударной вязкости при температуре минус 60°С KCU 30 Дж/см2. 2. Испытание на сплющивание.
| ГОСТ 32528-2013 | ф108х10, L=230 | Штуцер Б | В-09Г2С ГОСТ 19281-2014 | 1 | 5.47 | 1. Испытание на изгиб - значение ударной вязкости при температуре минус 60°С KCU 30 Дж/см2. 2. Испытание на сплющивание.
ф159х10 | ГОСТ 32528-2013 | ф159х10, L=294 | Штуцер А | В-09Г2С ГОСТ 19281-2014 | 1 | 10.71 | 1. Испытание на изгиб - значение ударной вязкости при температуре минус 60°С KCU 30 Дж/см2. 2. Испытание на сплющивание.

## Листовой металл
Листовой металл
| Стандарт на лист | Размер заготовки | Куда входит | Материал | Кол-во, шт | Масса общая, кг | Дополнительные технические требования
s=22мм | ГОСТ 19903-2015 | 1890х3210х22 | Обечайка цилиндрическая | 09Г2С-7 ГОСТ 5520-2017 | 1 | 996 | Содержание серы не более 0,025%, фосфора - 0,035%
| ГОСТ 19903-2015 | ф1310х22 | Днище эллиптическое | 09Г2С-7 ГОСТ 5520-2017 | 2 | 424 | Содержание серы не более 0,025%, фосфора - 0,035%
| ГОСТ 19903-2015 | 1026х890х22 | Кольцо укрепляющее люка | 09Г2С-7 ГОСТ 5520-2017 | 1 | 67 | Содержание серы не более 0,025%, фосфора - 0,035%
s=60мм | ГОСТ 19903-2015 | ф695х60 | Крышка люка | 09Г2С-7 ГОСТ 5520-2017 | 1 | 169 | Содержание серы не более 0,025%, фосфора - 0,035%
s=30мм | ГОСТ 19903-2015 | ф68х30 | Заглушка поворотная | 09Г2С-7 ГОСТ 5520-2017 | 2 | 1.25 | Содержание серы не более 0,025%, фосфора - 0,035%
s=16мм | ГОСТ 19903-2015 | 290х1621х16 | Обечайка люка | 09Г2С-7 ГОСТ 5520-2017 | 1 | 60 | Содержание серы не более 0,025%, фосфора - 0,035%
| ГОСТ 19903-2015 | 160х130х16 | Плита опоры | 09Г2С-7 ГОСТ 5520-2017 | 3 | 7.5 | -
s=10мм | ГОСТ 19903-2015 | 325х320х10 | Кольцо укрепляющее штуц.А | 09Г2С-7 ГОСТ 5520-2017 | 1 | 6.3 | Содержание серы не более 0,025%, фосфора - 0,035%
| ГОСТ 19903-2015 | 230х230х10 | Кольцо укрепляющее штуц.А1 | 09Г2С-7 ГОСТ 5520-2017 | 1 | 3.2 | Содержание серы не более 0,025%, фосфора - 0,035%
| ГОСТ 19903-2015 | Dн=1000, Dвн=900, s=10 | Кольцо опорное | 09Г2С-7 ГОСТ 5520-2017 | 1 | 12 | -
| ГОСТ 19903-2015 | 90х470х10 | Скоба устр-ва подъемно-пов. | 09Г2С-7 ГОСТ 5520-2017 | 1 | 3 | -
| ГОСТ 19903-2015 | ф68х10 | Шайба устр-ва подъемно-пов. | 09Г2С-7 ГОСТ 5520-2017 | 1 | 0.15 | -
s=8мм | ГОСТ 19903-2015 | 60х48х8 | Косынка | 09Г2С-7 ГОСТ 5520-2017 | 4 | 0.48 | -
| ГОСТ 19903-2015 | 80х80х8 | Серьга крышки люка | 09Г2С-7 ГОСТ 5520-2017 | 1 | 0.3 | -
| ГОСТ 19903-2015 | 342х200х8 | Ребро опоры | 09Г2С-7 ГОСТ 5520-2017 | 6 | 18 | -
s=6мм | ГОСТ 19903-2015 | ф160х6 | Заглушка цапфы | 345-09Г2С-7 ГОСТ 19281-2014 | 2 | 2 | Содержание серы не более 0,025%, фосфора - 0,035%
| ГОСТ 19903-2015 | ф160х6 | Кольцо цапфы | 345-09Г2С-7 ГОСТ 19281-2014 | 2 | 1.2 | Содержание серы не более 0,025%, фосфора - 0,035%
| ГОСТ 19903-2015 | 40х162х6 | Пластина | 345-09Г2С-7 ГОСТ 19281-2014 | 1 | 0.3 | -
| ГОСТ 19903-2015 | 50х50х6 | Ушко | 345-09Г2С-7 ГОСТ 19281-2014 | 1 | 0.108 | -
s=3мм | ГОСТ 19903-2015 | 100х364х3 | Скоба таблички | 345-09Г2С-7 ГОСТ 19281-2014 | 1 | 1 | -
| ГОСТ 19903-2015 | 50х25х3 | Скоба теплоизоляции | 345-09Г2С-7 ГОСТ 19281-2014 | 86 | 2.064 | -

## Круг
Круг
| Стандарт на круг | Размер заготовки | Куда входит | Материал | Кол-во, шт | Масса общая, кг | Дополнительные технические требования
| ГОСТ 2590-2006 | ф50х995 | Кронштейн устройства подъемно-поворотного | 325-09Г2-7 ГОСТ 19281-2014 | 1 | 15 | ГОСТ 19281-2014
| ГОСТ 2590-2006 | ф16х260 | Болт (крюк) устройства подъемно-поворотного | 325-09Г2-7 ГОСТ 19281-2014 | 1 | 0.4 | ГОСТ 19281-2014
| ГОСТ 2590-2006 | ф10х295 | Ручка крышки люка | 325-09Г2-7 ГОСТ 19281-2014 | 2 | 0.9 | ГОСТ 19281-2014
| ГОСТ 2590-2006 | ф10х55 | Перемычка заглушки поворотной | 325-09Г2-7 ГОСТ 19281-2014 | 2 | 0.06 | ГОСТ 19281-2014
|  | Поковка гр.IV КП245 ГОСТ 8479-70 | Бобышка М20х1,5 | 09Г2С-7 ГОСТ 19281-2014 | 3 | 0.9 | ГОСТ 19281-2014
| ГОСТ 2590-2006 | ф35х20 | Бобышка заземления | 325-09Г2-7 ГОСТ 19281-2014 | 2 | 0.15 | ГОСТ 19281-2014

## Стандартные изделия
Стандартные изделия
| Обозначение | Заготовка | Куда входит | Материал | Кол-во, шт | Масса общая, кг | Дополнительные технические требования
Фланцы ГОСТ 33259-2015
| 25-63-11-J | Поковка гр.IV КП245 ГОСТ 8479-70 | Штуцер В, М1,2, Т | 09Г2С ГОСТ 19281-2014 | 8 | 17.76 | Значение ударной вязкости при температуре минус 60°С KCU 30 Дж/см2
| 50-63-11-J | Поковка гр.IV КП245 ГОСТ 8479-70 | Штуцер Е1,2, И, Ж | 09Г2С ГОСТ 19281-2014 | 8 | 35.84 | Значение ударной вязкости при температуре минус 60°С KCU 30 Дж/см2
| 80-63-11-J | Поковка гр.IV КП245 ГОСТ 8479-70 | Штуцер Г | 09Г2С ГОСТ 19281-2014 | 2 | 13.74 | Значение ударной вязкости при температуре минус 60°С KCU 30 Дж/см2
| 100-63-11-J | Поковка гр.IV КП245 ГОСТ 8479-70 | Штуцер А1, Б | 09Г2С ГОСТ 19281-2014 | 4 | 42.12 | Значение ударной вязкости при температуре минус 60°С KCU 30 Дж/см2
| 150-63-11-J | Поковка гр.IV КП245 ГОСТ 8479-70 | Штуцер А | 09Г2С ГОСТ 19281-2014 | 2 | 48.36 | Значение ударной вязкости при температуре минус 60°С KCU 30 Дж/см2
| 100-2,5-01-В | Лист ф205х14 | Штуцер А1 | 09Г2С ГОСТ 19281-2014 | 1 | 2.14 | -
Фланцы ГОСТ 28759.4-90
| 1-500-6,3 | Поковка гр.IV КП245 ГОСТ 8479-70 | Люк Ду500 | 09Г2С ГОСТ 19281-2014 | 1 | 110 | Значение ударной вязкости при температуре минус 60°С KCU 30 Дж/см2
Шпильки по ОСТ 26-2040-96
| 1-М16-8gх100 |  | Фланец Ду25, ЗИП | 20ХНЗА ГОСТ 4543-2016 | 14 | 2.184 | СТО 00220256-024
| 1-М16-8gх130 |  | Фланец Ду25, ЗИП | 20ХНЗА ГОСТ 4543-2016 | 5 | 1 | СТО 00220256-024
| 1-М20-8gх120 |  | Фланец Ду50, ЗИП | 20ХНЗА ГОСТ 4543-2016 | 18 | 5.22 | СТО 00220256-024
| 1-М20-8gх130 |  | Фланец Ду80, ЗИП | 20ХНЗА ГОСТ 4543-2016 | 9 | 2.853 | СТО 00220256-024
| 1-М24-8gх140 |  | Фланец Ду100, ЗИП | 20ХНЗА ГОСТ 4543-2016 | 18 | 8.82 | СТО 00220256-024
| 1-М30-8gх170 |  | Фланец Ду150, ЗИП | 20ХНЗА ГОСТ 4543-2016 | 9 | 8.46 | СТО 00220256-024
| 1-М30-8gх220 |  | Люк Ду500, ЗИП | 20ХНЗА ГОСТ 4543-2016 | 26 | 3.016 | СТО 00220256-024
Гайки по ОСТ 26-2041-96
| М16.7Н |  | Фланец Ду25, ЗИП | 20ХНЗА ГОСТ 4543-2016 | 38 | 1.558 | СТО 00220256-024
| М20.7Н |  | Фланец Ду50, Ду80, ЗИП | 20ХНЗА ГОСТ 4543-2016 | 54 | 4.32 | СТО 00220256-024
| М24.7Н |  | Фланец Ду100, ЗИП | 20ХНЗА ГОСТ 4543-2016 | 36 | 5.04 | СТО 00220256-024
| М30.7Н |  | Фланец Ду150, Люк Ду500, ЗИП | 20ХНЗА ГОСТ 4543-2016 | 70 | 21 | СТО 00220256-024
Прокладки по ОСТ 26.260.461-99
| 1-25-6,3-4 |  | Фланец Ду25, ЗИП | 08Х18Н10 ГОСТ 5632-2014 | 15 | 1.8 | Термообработка
| 1-50-6,3-4 |  | Фланец Ду50, ЗИП | 08Х18Н10 ГОСТ 5632-2014 | 12 | 4.32 | Термообработка
| 1-80-6,3-4 |  | Фланец Ду80, ЗИП | 08Х18Н10 ГОСТ 5632-2014 | 3 | 1.47 | Термообработка
| 1-100-6,3-4 |  | Фланец Ду100, ЗИП | 08Х18Н10 ГОСТ 5632-2014 | 6 | 3.66 | Термообработка
| 1-150-6,3-4 |  | Фланец Ду150, ЗИП | 08Х18Н10 ГОСТ 5632-2014 | 3 | 2.61 | Термообработка
Прокладки по ГОСТ 28759.8-90
| 500-6,3-3 |  | Люк Ду500, ЗИП | 08Х18Н10 ГОСТ 5632-2014 | 3 | 7.23 | Термообработка
Пробка по ОСТ 26.260.460-99
| 1-М20х1,5 |  | Штуцера М1,2, Т | 09Г2С-4 ГОСТ 19281-2014 | 3 | 0.363 | -
Прокладка по ОСТ 26.260.460-99
| 15 |  | Штуцера М1,2, Т, ЗИП | Паронит ПМБ-1 ГОСТ 481-80 | 9 | 0.018 | -
Отводы по ГОСТ 17375-2001
| 90-33,7х4,5 |  | Штуцер В | 09Г2С ГОСТ 19281-2014 | 1 | 0.2 | 1. Значение ударной вязкости при температуре минус 60°С KCU 39 Дж/см2; 2. Термообработка
| 90-57х5 |  | Штуцер Ж | 09Г2С ГОСТ 19281-2014 | 1 | 0.8 | 1. Значение ударной вязкости при температуре минус 60°С KCU 39 Дж/см2; 2. Термообработка
Отводы по ГОСТ 30753-2001
| 60-108х10 |  | Штуцер Б | 09Г2С ГОСТ 19281-2014 | 1 | 2.6 | 1. Значение ударной вязкости при температуре минус 60°С KCU 39 Дж/см2; 2. Термообработка
| 90-108х5 |  | Штуцер А1 | 09Г2С ГОСТ 19281-2014 | 1 | 2.1 | -
Штырь ГОСТ 17314-81
| Ш1/100 |  | Для теплоизоляции | Проволока стальная низкоуглеродистая общего назначения 5-0-4 ГОСТ 3282-74 | 86 | 2.752 | -
Зажим по ГОСТ 21130-75
| ЗШ-С-10x50-1 |  | Для заземления |  | 2 | 0.09 | -
Шплинт по ГОСТ 397-79
| 6,3х70 |  | Устройство подъемно-поворотное |  | 1 | 0.018 | -
Гайки по ОСТ 26-2038
| М16.7Н |  | Устройство подъемно-поворотное | Сталь 25 ГОСТ 1050-2013 | 2 | 0.066 | СТО 00220256-024
Шайба по ОСТ 26-2042-96
| 30 |  | Устройство подъемно-поворотное | Сталь 20 ГОСТ 1050-2013 | 2 | 0.018 | СТО 00220256-024
Заглушки по АТК 24.200.02-90
| 4 - 25 - 6,3 |  | ЗИП для штуцера В | Ст3сп ГОСТ 380-2005 | 1 | 2.8 | категория 3 по ГОСТ 14637-89
| 4 - 50 - 6,3 |  | ЗИП для штуцеров Е1,Е2, И, Ж | Ст3сп ГОСТ 380-2006 | 4 | 15.2 | категория 3 по ГОСТ 14637-89
| 4 - 80 - 6,3 |  | ЗИП для штуцера Г | Ст3сп ГОСТ 380-2007 | 1 | 6.4 | категория 3 по ГОСТ 14637-89
| 4 - 100 - 6,3 |  | ЗИП для штуцеров А1, Б | Ст3сп ГОСТ 380-2008 | 2 | 18.6 | категория 3 по ГОСТ 14637-89
| 4 - 150 - 6,3 |  | ЗИП для штуцера А | Ст3сп ГОСТ 380-2009 | 1 | 21.5 | категория 3 по ГОСТ 14637-89